## MODELO
ESTUDO DE DOSAGEM EM CONCRETO
Descrição do estudo
MODELO |  |  |  | Objetivo: | ESTUDO DE TRAÇO CAA |  |  | Traço nº:
fck | 40 | SLUMP | 750 | Brita | 12mm | Cimento | CPV | Data: | 2025-02-18
MCC |  | Fornecedor |  |  | M. Esp. Abs | Info | Fornecedor | R$ unt | Frete | R$
Cimento |  | CPV (Barroso) - CSN |  |  | 3.1 |  |  | 440 |  | 440
Ag. Miúdo 1 |  | AREIA QUARTZO |  |  | 2.65 | MF 1,2 |  | 73 |  | 73
Ag. Miúdo 2 |  | AREIA ARTIFICIAL |  |  | 2.72 | 2.85 |  | 56.05 |  | 56.05
Ag. Graúdo 1 |  | BRITA 0 |  |  | 2.72 | 12,5mm |  | 53.91 |  | 53.91
Ag. Graúdo 2 |  | BRITA 1 |  |  | 2.72 | 19mm |  | 47.51 |  | 47.51
Aditivo 1 |  | CQ FLOW |  |  | 1.1 | Superplastificante |  | 12 |  | 12
Aditivo 2 |  | Modificador de viscosidade |  |  | 1.06 | MV |  | 6.5 |  | 6.5
Adição 1 |  | Micro sílica |  |  | 2.2 |  |  | 1.35 |  | 1.35
Adição 2 |  |  |  |  | 1 |  |  |  |  | 0
Suplementar 1 |  | Micro fibra de vidro 12mm |  |  | 2.55 | Vidro |  | 25 |  | 25
Suplementar 2 |  | Óxido de ferro |  |  | 2.2 | Pigmento |  | 11.56 |  | 11.56
Parâmetros do traço de concreto
Proporções |  |  | 1000 | COMPOSIÇÃO DO TRAÇO M³
Ag. Miúdo 1: | 70% | Ag. Miudo 2: | 30% | MCC |  | Traço Unitário | Traço Massa | Traço Volume | Custo UNT | Custo/m³
Ag. Graúdo 1: | 100% | Ag. Graúdo 2: | 0%
M. Especifica do mix de agregados |  |  |  | CPV (Barroso) - CSN |  | 1 | 385 | 124.1935 | 440 | 169.4
Ag. Miúdo: | 2.671 | Ag. Graúdo; | 2.72 | AREIA QUARTZO |  | 1.469999 | 605.6398 | 228.5433 | 73 | 44.2117 |  | 975.8659
Teor de argamassa seca: |  |  | 60% | AREIA ARTIFICIAL |  | 0.6299998 | 259.5599 | 95.42644 | 56.05 | 14.54833
Teor de ar incorporado: |  |  | 2% | BRITA 0 |  | 2.066666 | 851.4665 | 313.0391 | 53.91 | 45.90256
A/C: | 0.5 | Cons. Cimento: | 385 | BRITA 1 |  | 0 | 0 | 0 | 47.51 | 0
A/C calc.: | 0 | Cons. Adição 1: | 27 | Água |  | 0.5 | 206 | 206 | 1 | 0.206
Água: | 206 | Cons. Adição 2: | 0 | CQ FLOW |  | 1% | 4.12 | 3.745455 | 12 | 49.44
Água calc.: | 0 | CC. Estimado: | 0 | Modificador de viscosidade |  | 0.1% | 0.385 | 0.3632075 | 6.5 | 2.5025
Dosagem de aditivo: |  |  |  | Micro sílica |  | 7.013% | 27 | 12.27273 | 1.35 | 0.03645
Aditivo 1: | 1% | Aditivo 2: | 0.1% | 0 |  | 0% | 0 | 0 | 0 | 0
Cons. Ad 1: | 3.745455 | Cons. Ad 2: | 0.3886792 | Ar Inc. |  | 2% |  | 0 |  | 0
Constante da equação: |  |  |  | Micro fibra de vidro 12mm |  | 0.1875% | 0.721875 | 0.721875 | 25 | 18.046875 | 1
k1= | 0.3716938 | k2= | 0.3198828 | Óxido de ferro |  | 2% | 7.7 | 7.7 | 11.56 | 89.012 | 1
m= | 4.166665 | A%= | 9.801747 | Total: |  |  | 2347.593 | 992.0057 |  | 433.3064
Relação agregados/aglomerante: |  |  |  | Observações: |  |  | R$/litro | Dist. Obra | TAXA
Ag. Miúdos: | 2.099999 | [5 empty] | 4.1 | 25.4 | DIESEL | 20.02692
| Ag. Miúdo 1: | 1.469999 | [6 empty] | IMPOSTOS | 22
| Ag. Miúdo 2: | 0.6299998 | [6 empty] | SERVIÇO | 76
Ag. Graúdos: | 2.066666 | [7 empty] | MARGEM | 40
| Ag. graúdo 1: | 2.066666 | [6 empty] | OUTROS | 8
| Ag. graúdo 2: | 0 | [6 empty] | Total calculado | 166.0269
[9 empty] | PV | 599.3333
Estudo prático
Volume: | 1000 |  | Peso Seco | Umidade | Absorção de água | Peso Úmido | Pesado por:
Ensaiado por:
CPV (Barroso) - CSN |  |  | 385 |  |  | 385 | Moldado por:
AREIA QUARTZO |  |  | 605.6398 | 5% | 0% | 635.9218 | Aspecto do concreto:
AREIA ARTIFICIAL |  |  | 259.5599 | 1.5% | 0% | 263.4533 | Bom aspecto
BRITA 0 |  |  | 851.4665 | 0% | 0% | 851.4665 | Muito argamassado
BRITA 1 |  |  | 0 | 0% | 0% | 0 | Pouco argamassado
Água |  |  | 206000 | 34175.39 |  | 171.8246 | Áspero
CQ FLOW |  |  | 4120 |  |  | 4120 | Empedrado
Modificador de viscosidade |  |  | 385 |  |  | 385 | Tend. Segregação
Micro sílica |  |  | 27000 |  |  | 27000
|  |  | 0 |  |  | 0 | Observações:
Micro fibra de vidro 12mm |  |  | 721.875 |  |  | 721.875
Óxido de ferro |  |  | 7700 |  |  | 7700
Ajustes finais após ensaio |  |  | Estudo concreto fresco
Cons. de Água Total |  | 206000 | Slump 0": |  | Água: |  | Massa: |  | Ar Inc:
Cons. de Água m³ |  | 206 | Slump 15": |  | Água: |  | Massa: |  | Ar Inc:
A% Final |  | 9.802% | Slump 30": |  | Água: |  | Massa: |  | Ar Inc:
A/C Final |  | 0.5350649 | Slump 45": |  | Água: |  | Massa: |  | Ar Inc:
m |  | 4.458873 | Slump 60": |  | Água: |  | Massa: |  | Ar Inc:
Ag. Miúdos: |  | 2.275324 | Slump final: |  | Água: | 0 | Massa: |  | Ar Inc:
Ag. Graúdos: |  | 2.183549 | Modagem
Observações: |  |  | Idades | R1 | R3 | R7 | R14 | R28 | Hora da moldagem:
Nº de CP's