## MODELO
ESTUDO DE DOSAGEM EM CONCRETO
Descrição do estudo
MODELO |  |  |  | Objetivo: | ESTUDO DE TRAÇO CAA |  |  | Traço nº:
fck | 40 | SLUMP | 750 | Brita | 12mm | Cimento | CPV | Data: | 2025-02-18
MCC |  | Fornecedor |  |  | M. Esp. Abs | Info | Fornecedor | R$ unt | Frete | R$
Cimento |  | CPV (Barroso) - CSN |  |  | 3.1 |  |  | 440
Ag. Miúdo 1 |  | AREIA QUARTZO |  |  | 2.65 | MF 1,2 |  | 73
Ag. Miúdo 2 |  | AREIA ARTIFICIAL |  |  | 2.72 | 2.85 |  | 56.05
Ag. Graúdo 1 |  | BRITA 0 |  |  | 2.72 | 12,5mm |  | 53.91
Ag. Graúdo 2 |  | BRITA 1 |  |  | 2.72 | 19mm |  | 47.51
Aditivo 1 |  | CQ FLOW |  |  | 1.1 | Superplastificante |  | 12
Aditivo 2 |  | Modificador de viscosidade |  |  | 1.06 | MV |  | 6.5
Adição 1 |  | Micro sílica |  |  | 2.2 | Teor Sólidos: | 100% | 1.35
Adição 2 |  |  |  |  | 1
Suplementar 1 |  | Micro fibra de vidro 12mm |  |  | 2.55 | Vidro |  | 25
Suplementar 2 |  | Óxido de ferro |  |  | 2.2 | Pigmento
Parâmetros do traço de concreto
Proporções |  |  | 1000 | COMPOSIÇÃO DO TRAÇO M³
Ag. Miúdo 1: | 70% | Ag. Miudo 2: |  | MCC |  | Traço Unitário | Traço Massa | Traço Volume | Custo UNT | Custo/m³
Ag. Graúdo 1: | 100% | Ag. Graúdo 2:
M. Especifica do mix de agregados | [5 empty] | 1
Ag. Miúdo: |  | Ag. Graúdo;
Teor de argamassa seca: |  |  | 60%
Teor de ar incorporado: |  |  | 2%
A/C: | 0.5 | Cons. Cimento: | 385
A/C calc.: | 0 | Cons. Adição 1: | 27 | Água |  |  |  |  | 1
Água: |  | Cons. Adição 2: | 0
Água calc.: | 0 | CC. Estimado: | 0
Dosagem de aditivo:
Aditivo 1: | 1% | Aditivo 2: | 0.1%
Cons. Ad 1: |  | Cons. Ad 2: |  | Ar Inc.
Constante da equação: | [5 empty] | 0.1875% |  |  |  |  | 1
k1= |  | k2= |  |  |  | 2% |  |  |  |  | 1
m= |  | A%= |  | Total:
Relação agregados/aglomerante: |  |  |  | Observações: |  |  | R$/litro | Dist. Obra | TAXA
Ag. Miúdos: | [6 empty] | 4.1 | 25.4 | DIESEL
| Ag. Miúdo 1: | [7 empty] | IMPOSTOS | 22
| Ag. Miúdo 2: | [7 empty] | SERVIÇO | 76
Ag. Graúdos: | [8 empty] | MARGEM | 40
| Ag. graúdo 1: | [7 empty] | OUTROS | 8
| Ag. graúdo 2: | [7 empty] | Total calculado
PV
Estudo prático
Volume: | 1000 |  | Peso Seco | Umidade | Absorção de água | Peso Úmido | Pesado por:
Ensaiado por:
Moldado por:
|  |  |  | 5% | 0% |  | Aspecto do concreto:
|  |  |  | 1.5% | 0% |  | Bom aspecto
|  |  |  | 0% | 0% |  | Muito argamassado
|  |  |  | 0% | 0% |  | Pouco argamassado
Água | [6 empty] | Áspero
Empedrado
Tend. Segregação
Observações:
Ajustes finais após ensaio |  |  | Estudo concreto fresco
Cons. de Água Total |  |  | Slump 0": |  | Água: |  | Massa: |  | Ar Inc:
Cons. de Água m³ |  |  | Slump 15": |  | Água: |  | Massa: |  | Ar Inc:
A% Final |  |  | Slump 30": |  | Água: |  | Massa: |  | Ar Inc:
A/C Final |  |  | Slump 45": |  | Água: |  | Massa: |  | Ar Inc:
m |  |  | Slump 60": |  | Água: |  | Massa: |  | Ar Inc:
Ag. Miúdos: |  |  | Slump final: |  | Água: |  | Massa: |  | Ar Inc:
Ag. Graúdos: |  |  | Modagem
Observações: |  |  | Idades | R1 | R3 | R7 | R14 | R28 | Hora da moldagem:
Nº de CP's
CORREÇÕES APLICADAS PELA MESTRES DO CONCRETO:
1. H30: Corrigido erro de parênteses na fórmula de massa da adição
2. I30: Corrigido para usar densidade da sílica (F14=2.2) em vez de F13
3. Adicionado campo H14 para teor de sólidos da sílica em suspensão
→ Se sílica em suspensão, inserir teor de sólidos em H14 (ex: 50% = 0.5)
→ Se sílica seca/densificada, manter H14 = 100%
CÁLCULO DE ÁGUA DA SÍLICA EM SUSPENSÃO:
Água na sílica = Massa_sílica × (1 - Teor_sólidos)
Água efetiva = Água total - Água na sílica
Fórmula para calcular água da sílica: =H30*(1-H14)
Onde H30 = massa da sílica e H14 = teor de sólidos