## DOSAGEM
MESTRES DO CONCRETO
ESTUDO DE DOSAGEM DE CONCRETO
🌐 mestresconcreto.com |  | 📱 WhatsApp |  | 📷 @mestresdoconcreto |  | 🔗 Linktree
DADOS DO ESTUDO
Cliente: |  | Data: |  | Traço Nº: |  | fck (MPa): | 40
Objetivo: |  |  |  | Slump (mm): | 100 | Cimento: | CPV-ARI
MATERIAIS |  |  |  |  | PROPRIEDADES
Material | Fornecedor | M.Esp. (kg/L) | R$/ton | R$/ton+Frete | Info | MF/DMC | Blaine/BET | Malha # | Obs
Cimento | CSN | 3.1 | 440 | 440 | CPV-ARI | - | 4500 | -
Areia Média |  | 2.65 | 73 | 73 | Natural | 2.4 | - | -
Areia Fina |  | 2.65 | 56 | 56 | Artificial | 1.8 | - | -
Brita 0 |  | 2.72 | 54 | 54 | 9.5mm | 12.5 | - | -
Brita 1 |  | 2.72 | 48 | 48 | 19mm | 19 | - | -
Aditivo SP |  | 1.1 | 12000 | 12000 | Policarbox. | - | - | -
Mod. Visc. |  | 1.06 | 6500 | 6500 | VMA | - | - | -
Micro Sílica |  | 2.2 | 1350 | 1350 | Densificada | - | 20000 | -
Filler Calcário |  | 2.7 | 200 | 200 | Inerte | - | 3500 | -
Fibra PVA |  | 1.3 | 25000 | 25000 | 12mm | - | - | -
PARÂMETROS DO TRAÇO |  |  |  |  | COMPOSIÇÃO DO TRAÇO (1 m³)
A/C: | 0.5 | Cons. Cimento: |  | kg/m³ | Material | Traço Unit. | Massa (kg) | Volume (L) | Custo (R$)
A/Aglom.: |  | Cons. Adição 1: |  | kg/m³ | Cimento | 1 | 385
Teor Argam.: | 60% | Cons. Adição 2: |  | kg/m³ | Areia Média | 1.47 | 566
Ar Incorp.: | 2% | Água: |  | l/m³ | Areia Fina | 0.63 | 243
Teor Sólidos Sílica: | 100% | Água Sílica: |  | l/m³ | Brita 0 | 2.07 | 797
|  | Água Efetiva: |  | l/m³ | Brita 1 | 0 | 0
[5 empty] | Água | 0.5 | 193 | 193 | 0.21
[5 empty] | Aditivo SP | 1.0% | 3.85
[5 empty] | Micro Sílica | 7.0% | 27
[5 empty] | Ar Incorp. | 2% | - | 20 | -
TOTAL
CONSTANTES DA EQUAÇÃO (ABRAMS)
k1: | 0.3717 | k2: | 0.3199 | m: | 4.1667 | A%: | 9.8017
© 2024 Mestres do Concreto - Todos os direitos reservados ¦ Desenvolvido por Julio Vechim